## Sheet1 (2)
宁波均合机电有限公司
材 料 测 试 报 告 MATERIAL TEST REPORT（Test report acc.to EN10204_3.1）
产品名称PART NAME |  | MAXROY B 柱塞 D.66.5 |  |  |  | 零件号 PART NO. |  |  |  | 0120249001N |  |  |  | 产品图号 DRAWING NO. |  |  |  | 56120180 |  | 产品材质 MATERIAL |  |  | HT250
客户名称CUSTOMER |  | MILTON ROY |  |  |  | 订单号 PO NO. |  |  |  | / |  |  |  | 订单数量 PO QUANTITY |  |  |  | 3 PCS |  | 生产日期 PRODUCTION DATE |  |  | 2020-09-03
测试项目TEST ITEM |  | 1、化学分析CHEMICAL COMPOSITION ANALYSIS；2、性能试验PHYSICAL PROPERTY TEST；3、金相检验METALLOGRAHIC TEST
引用标准QUOTED STANDARD |  | 1、GB/T 9439-2010；2、GB/T 7216-2009
取样日期SAMPLING DATE |  | 2020-09-03 | [5 empty] | 生产炉号PRODUCTION NO. | [5 empty] | B1 |  |  |  |  | 报告日期REPORT DATE |  | 2020-09-03
化学分析CHEMICAL COMPOSITION ANALYSIS | 元素ELEMENT | 碳C |  |  | 硅Si |  |  | 锰Mn |  |  | 磷P |  |  | 硫S |  |  | Sn |  | Cu | Cr | ... |  |  | ...
| 规格SPEC | 3 | - | 3.3 | 1.7 | - | 2 | 0.8 | - | 1 | 0 | - | 0.08 | 0.06 | - | 0.08 | [5 empty] | - |  |  | -
| 数据DATA | 3.226 |  |  | 1.825 |  |  | 0.906 |  |  | 0.039 |  |  | 0.068 |  |  | 0.016 |  | 0.12 | 0.076 | / |  |  | /
| 判定RESULT | OK |  |  | OK |  |  | OK |  |  | OK |  |  | OK |  |  | OK |  | OK | OK | / |  |  | /
性能试验PHYSICAL PROPERTY TEST | 项目ITEM | 机械性能拉伸试验 (MECHANICAL PROPERTY EXTENSION TEST） | [16 empty] | 硬度测试HARDNESS TEST |  | ...
|  | 抗拉强度（N/mm2） TENSILE STRENGTH | [5 empty] | 布氏硬度BRINELL（HB） | [5 empty] | ... |  |  |  |  | ... |  | ...
| 规格SPEC |  |  | ≥ | 250 |  |  | 180 |  | - |  | 250 |  | ... |  |  |  |  | ... |  | ...
| 数据DATA | 270 | [5 empty] | 195 | [5 empty] | ... |  |  |  |  | ... |  | ...
| 判定RESULT | OK | [5 empty] | OK | [5 empty] | ... |  |  |  |  | ... |  | ...
金相检验METALLOGRAHIC TEST | 项目ITEM | 石墨类型 graphite type | [5 empty] | 石墨长度 graphite long | [5 empty] | 珠光体数量 Pearlite quantity ... |  |  |  |  | 碳化物数量 carbide quantity |  | ...
| 数据DATA | [12 empty] | 95% |  |  |  |  | 微量Trace |  | ...
...
...
...
...
...
|  | / | [18 empty] | ...
|  | / | [18 empty] | ...
| 判定RESULT | OK | [5 empty] | OK | [5 empty] | OK |  |  |  |  | OK |  | ...
测试TEST |  | 刘建伟 | [5 empty] | 审核AUDIT | [5 empty] | 李雪海 |  |  |  |  | 批准RATIFY
A类
1级
2级
3级
4级
5级
6级
7级
8级
B类
C类
D类
E类
F类