## 0610
常州金坛诚辉机械制造有限公司
盐 雾 试 验 报 告 |  |  | 编制 | 审核 | 批准
|  |  | 邓小玉 | 樊磊 | 沙龙虎
产品名称 | 产品图号 | 数量 | 委托单位 | 试验时间 | 报告时间
指示牌 | 15-0677-02 | 2 | 采购部 | 2020-06-08 | 2020-06-10
表面处理类型 | 供应商 | 试验名称 | 试验目的 |  | 样件编号
表面镀锌 | 卜弋电镀 | 盐雾试验 | 表面镀锌有色差部位的防腐能力 |  | #01、#02
试验标准 | GB/T 10125-2012 和 GB/T 6461-2002
试验条件 | 1、试验温度35±2℃ |  |  | 实验设备/仪器
2、盐水PH6.5-7.2
| 3、喷雾量1.0-2.0ml/h/80cm² |  |  | 中性盐雾试验机
4、盐水浓度5±0.5%
5、试验时间48h
评价标准 | 48小时以内表面没有下列缺陷
a、表面没有腐蚀点、外观无明显变化
b、镀锌表层没有脱离、气泡 、鼓包、麻点
c、表面没有氧化、锈斑
试验结果 | 样件编号 | 判定基准a | 判定基准b | 判定基准c | 结果
| #01 | OK | OK | OK | 符合要求
| #02 | OK | OK | OK | 符合要求
样件处理 | 中性盐雾试验符合标准
样件处理
附件 | 试验照片1页
试验后照片
原件 |  |  | 12小时盐雾试验
24小时盐雾试验 |  |  | 52小时盐雾试验
备注本2件样品盐雾试验中48小时内是满足要求。表面镀锌颜色有差异后产品盐雾试验符合要求。
保留
返回
废弃
其他

## 0705
宁波均合机电有限公司
盐 雾 试 验 报 告 |  |  | 编制 | 审核 | 批准
|  |  | 刘建伟 | 周挺 | 李雪海
产品名称 | 产品图号 | 数量 | 委托单位 | 试验时间 | 报告时间
导套 | 31-6700-17 | 2 | 采购部 | 2020-07-02 | 2020-07-05
表面处理类型 | 供应商 | 试验名称 | 试验目的 |  | 样件编号
表面镀锌 | 卜弋电镀 | 盐雾试验 | 验证镀锌抗腐蚀能力 |  | #01、#02
试验标准 | GB/T 10125-2012 和 GB/T 6461-2002
试验条件 | 1、试验温度35±2℃ |  |  | 实验设备/仪器
2、盐水PH6.5-7.2
| 3、喷雾量1.0-2.0ml/h/80cm² |  |  | 中性盐雾试验机
4、盐水浓度5±0.5%
5、试验时间48h
评价标准 | 48小时以内表面没有下列缺陷
a、表面没有腐蚀点、外观无明显变化
b、镀锌表层没有脱离、气泡 、鼓包、麻点
c、表面没有氧化、锈斑
试验结果 | 样件编号 | 判定基准a | 判定基准b | 判定基准c | 结果
| #01 | OK | OK | OK | 符合要求
| #02 | OK | OK | OK | 符合要求
样件处理 | 中性盐雾试验符合标准
样件处理
附件 | 试验照片1页
试验后照片
原件 |  |  | 12小时盐雾试验
24小时盐雾试验 |  |  | 52小时盐雾试验
备注本2件样品盐雾试验中48小时内是满足要求。表面镀锌颜色有差异后产品盐雾试验符合要求。
保留
返回
废弃
其他